## Hoja 1
FSC146 | m² |  | Zócalo para sistema ETICS Fassatherm Basesystem "FASSA BORTOLO" de aislamiento térmico por el exterior de fachadas.
Zócalo para sistema Fassatherm Basesystem "FASSA BORTOLO", de aislamiento térmico por el exterior de fachadas, de fábrica cerámica, de ladrillo sílico-calcáreo o de bloque de hormigón, con los paneles aislantes enterrados, compuesto por: panel rígido de poliestireno expandido de alta densidad, Basetherm "FASSA BORTOLO", fijado al soporte con mortero impermeabilizante bicomponente Basecoll "FASSA BORTOLO", color gris y fijaciones mecánicas con anclaje atornillado Fassa Top Fix 2G; capa de regularización de mortero impermeabilizante bicomponente Basecoll "FASSA BORTOLO", color gris, para aplicar con llana, armado con malla de fibra de vidrio antiálcalis Fassanet 160 "FASSA BORTOLO"; capa de acabado de revestimiento RX 561 "FASSA BORTOLO", sobre imprimación FX 526 "FASSA BORTOLO"; capa drenante con lámina drenante de estructura nodular de polietileno de alta densidad (PEAD/HDPE), con nódulos de 7,5 mm de altura, resistencia a la compresión 150 kN/m² según UNE-EN ISO 604, capacidad de drenaje 5 l/(s·m) y masa nominal 0,5 kg/m², colocada sobre la capa de acabado. El precio incluye la ejecución de remates en los encuentros con paramentos y revestimientos u otros elementos recibidos en su superficie.
Código |  | Unidad |  | Descripción | Rendimiento | Precio unitario | Importe
1 |  |  |  | Materiales
mt28mfb010E |  | kg |  | Mortero impermeabilizante bicomponente Basecoll "FASSA BORTOLO", color gris, para aplicar con llana, para adherir los paneles aislantes. | 9 | 3.28 | 29.52
mt16pef070a |  | m² |  | Panel rígido de poliestireno expandido de alta densidad, Basetherm "FASSA BORTOLO", color azul, cara exterior de superficie lisa y cara interior con relieve, mecanizado lateral recto, de 50 mm de espesor y 1000x500 mm, resistencia térmica 1,45 m²K/W, conductividad térmica 0,034 W/(mK), densidad 21 kg/m³, Euroclase E de reacción al fuego según UNE-EN 13501-1, con código de designación EPS-UNE-EN 13163-L2-W2-T1-S2-P3-CS(10)150-TR150-DS(N)2-WL(T)2. | 1.05 | 14 | 14.7
mt16pef080a |  | Ud |  | Anclaje atornillado compuesto por taco de expansión con arandela de 60 mm de diámetro de polietileno de alta densidad Fassa Top Fix 2G "FASSA BORTOLO", de 115 mm de longitud y tornillo de acero galvanizado de 8 mm de diámetro, para fijación de paneles aislantes. | 6 | 0.64 | 3.84
mt28mfb020a |  | m² |  | Malla de fibra de vidrio antiálcalis Fassanet 160 "FASSA BORTOLO", de 160 g/m² de masa superficial, para armar morteros. | 1.1 | 1.85 | 2.04
mt28mfb060u |  | l |  | Imprimación FX 526 "FASSA BORTOLO", de color a elegir gama I, a base de copolímeros acrílicos en emulsión acuosa, áridos seleccionados, dióxido de titanio, pigmentos y aditivos especiales, para aplicar con brocha o rodillo. | 0.07 | 5.51 | 0.39
mt28mfb090f |  | kg |  | Revestimiento RX 561 "FASSA BORTOLO", de color a elegir gama I, con un tamaño máximo de partícula de 1 mm, a base de copolímeros acrílicos y polisiloxanos en dispersión acuosa, áridos seleccionados, dióxido de titanio, microfibras y aditivos especiales, con resistencia al moho, a las algas y a los hongos, para aplicar con llana. Según UNE-EN 15824. | 1.075 | 4.19 | 4.5
mt14gdo010a |  | m² |  | Lámina drenante de estructura nodular de polietileno de alta densidad (PEAD/HDPE), con nódulos de 7,5 mm de altura, resistencia a la compresión 150 kN/m² según UNE-EN ISO 604, capacidad de drenaje 5 l/(s·m) y masa nominal 0,5 kg/m². | 0.2 | 2.09 | 0.42
[5 empty] | Subtotal materiales: |  | 55.41
2 |  |  |  | Mano de obra
mo054 |  | h |  | Oficial 1ª montador de aislamientos. | 0.109 | 24.64 | 2.69
mo101 |  | h |  | Ayudante montador de aislamientos. | 0.109 | 22.77 | 2.48
mo039 |  | h |  | Oficial 1ª revocador. | 0.656 | 23.97 | 15.72
mo079 |  | h |  | Ayudante revocador. | 0.656 | 22.77 | 14.94
[5 empty] | Subtotal mano de obra: |  | 35.83
3 |  |  |  | Costes directos complementarios
|  | % |  | Costes directos complementarios | 2 | 91.24 | 1.82
Coste de mantenimiento decenal: 4,65€ en los primeros 10 años. |  |  |  |  | Costes directos (1+2+3): |  | 93.06